## 统计表
附件1
2025年陶瓷砖产品质量市级监督抽查合格情况汇总表
序号 | 抽查领域 | 产品名称 | 受检产品具体名称 | 受检单位 | 生产日期或批号 | 规格型号 | 商标 | 抽查结果 | 统一社会信用代码 | 报告编号 | 标称生产单位 | 承检机构 | 备注
1 | 流通领域 | 陶瓷砖 | 配套小地砖 | 聊城市东昌府区金兴瓷砖批发店 | 2024-03-24// | 300×300m | IMERLOT | 合格 | 92371502MA7LM5B10W | SYJDCJC252142 | 佛山市伊美洛陶瓷有限公司 | 重庆仕益产品质量检测有限责任公司
2 | 流通领域 | 陶瓷砖 | 超耐磨通体大理石 | 聊城市东昌府区金兴瓷砖批发店 | 2025-09-05// | 400×800m | 亚洲鹿 | 合格 | 92371502MA7LM5B10W | SYJDCJC252141 | 佛山万千红陶瓷有限公司 | 重庆仕益产品质量检测有限责任公司
3 | 流通领域 | 陶瓷砖 | 陶瓷砖 | 聊城市东昌府区梁水镇李庄成才建材门市部 | /// | 300mm×600mm | 罗马瓷砖（瓷砖） | 合格 | 92371502MA3DP4A48G | SYJDCJC252061 | 佛山市中宏陶瓷有限公司监制 | 重庆仕益产品质量检测有限责任公司
4 | 流通领域 | 陶瓷砖 | 高档配套小地砖 | 聊城市东昌府区梁水镇李庄成才建材门市部 | 2024-04-18// | 300×300×7.2（mm） | 格丽塔陶瓷 | 合格 | 92371502MA3DP4A48G | SYJDCJC252060 | 佛山市格丽塔新材料科技有限公司 | 重庆仕益产品质量检测有限责任公司
5 | 流通领域 | 陶瓷砖 | 通体灰派素岩 | 高唐格莱美装饰材料经营部 | //0326 | 400×400 | 阿雅纳陶瓷 | 合格 | 92371526MA7H96D62Y | SYJDCJC252030 | 广东佛山欧仕福陶瓷有限公司 | 重庆仕益产品质量检测有限责任公司
6 | 流通领域 | 陶瓷砖 | 通体小地砖 | 高唐格莱美装饰材料经营部 | //241104 | 300×300（mm） | 标点瓷砖 | 合格 | 92371526MA7H96D62Y | SYJDCJC252029 | 佛山标点陶瓷有限公司 | 重庆仕益产品质量检测有限责任公司
7 | 流通领域 | 陶瓷砖 | 现代极简内墙砖 | 阳谷县郭屯乡葛庄陶瓷商店 | 2025-06-05// | 300×600mm | 爱特倍 | 合格 | 92371521MA3HBYD97D | SYJDCJC252028 | 佛山市欧润建材有限公司 | 重庆仕益产品质量检测有限责任公司
8 | 流通领域 | 陶瓷砖 | 轻奢中型岩板 | 聊城市众嘉建筑装饰工程有限公司 | 2025-08-11// | 400×800mm | 华丽家族 | 合格 | 91371500MA7M56BJ9E | SYJDCJC251986 | 佛山红骆驼陶瓷科技有限公司 | 重庆仕益产品质量检测有限责任公司
9 | 流通领域 | 陶瓷砖 | 极简全瓷中板 | 聊城市众嘉建筑装饰工程有限公司 | 2024-09-08// | 400×800（mm） | 爱丽缇 | 合格 | 91371500MA7M56BJ9E | SYJDCJC251984 | 广东佛山石意茗珠陶瓷有限公司 | 重庆仕益产品质量检测有限责任公司
10 | 流通领域 | 陶瓷砖 | 超耐磨岩板大理石 | 聊城市众嘉建筑装饰工程有限公司 | 2025-07-28/07-28 | 800×800mm | 新盛丰 | 合格 | 91371500MA7M56BJ9E | SYJDCJC251983 | 广东佛山新盛丰陶瓷有限公司 | 重庆仕益产品质量检测有限责任公司